## Eingabe
Projekt-Nr. ........................................................ | Christian |  | Arb.Blatt | BETAK-1H
Bearbeiter ...................................................... | Mendera |  | Datum: | 2001-11-22
Kerbformzahl ak | Bemerkungen:
Kerbwirkungszahl ßk | Gültigkeitsbereich:
2r/(D-d)>0,03; d/D>0,4
alle Hinweise beziehen sich auf | siehe auch Abbildungen im
Roloff/Matek Maschinenelemente | Begleitheft
13. Auflage
*** EINGABE *** | Querschnitt |  | Querschnitt
| 1-1 |  | 2-2
Kerbformabhängige Werte
Durchmesser (mm) D | 120 |  | 90
Durchmesser (mm) d | 100 |  | 85
Rundungsradius (mm) r | 5 |  | 4
Werkstoffdaten
Zugfestigkeit (N/mm²) Rm | 470 |  | 470
Streckgrenze (N/mm²) Re | 295 |  | 295
Berechnungsergebnisse
Kerbformzahl (Zug) ak z | ----------------> | 2.17 | ----------------> | 1.85
Kerbformzahl (Biegung) ak b | ----------------> | 2.02 | ----------------> | 1.65
Kerbformzahl (Torsion) ak t | ----------------> | 1.49 | ----------------> | 1.32
Kerbempfindlichkeitsziffer hk | ----------------> | 0.9237086 | ----------------> | 0.9064206
Kerbwirkungszahl (Zug) ßk z | ----------------> | 2.08 | ----------------> | 1.77
Kerbwirkungszahl (Biegung) ßk b | ----------------> | 1.94 | ----------------> | 1.59
Kerbwirkungszahl (Torsion) ßk t | ----------------> | 1.45 | ----------------> | 1.29
Hilfsgrößen
t |  | 10 |  | 2.5
r/t |  | 0.5 |  | 1.6
r/d |  | 0.05 |  | 0.04705882
d/D |  | 0.8333333 |  | 0.9444444
r r
D
d

## Rm
Baustähle |  |  | Vergütungsstähle |  |  | Einsatzstähle
| Rm | Re |  | Rm | Re |  | Rm | Re
St37-2 | 340 | 235 | C22 | 550 | 350 | C10 | 640 | 390
St44-2 | 410 | 275 | C45 | 700 | 500 | C15 | 740 | 440
St50-2 | 470 | 295 | C60 | 850 | 580 | 17Cr3 | 780 | 510
St60-2 | 570 | 335 | 46Cr2 | 900 | 650 | 16MnCr5 | 880 | 635
St70-2 | 670 | 365 | 41Cr4 | 1000 | 800 | 20MnCr5 | 1080 | 735
|  |  | 25CrMo4 | 900 | 700 | 20MoCr5 | 880 | 635
|  |  | 42CrMo4 | 1100 | 900 | 15CrNi6 | 960 | 685
|  |  | 50CrMo4 | 1100 | 900 | 17CrNiMo6 | 1180 | 835
|  |  | 30CrNiMo8 | 1250 | 1050